## Taul1
Thermo XRf-scriptin käyttämät määritysrajat eri yhdisteille ja alkuaineille
| Sulate | alaraja | yläraja | Puriste | alaraja | yläraja
| Al2O3 | 1 | 16 | Al2O3 | 0.5 | 16
| CaO | 0.75 | 55 | CaO | 5 | 48 | Alaraja merkitään < -merkillä ja solussa ilmoitetulla alarajalla
| Fe2O3 | 1 | 95 | F | 0.5 | 2.7 | esim < 0.002
| K2O | 0.04 | 4 | Fe2O3 | 5 | 56
| MgO | 0.2 | 18 | K2O | 0.01 | 4 | Sulatemenetelmän ylärajan ylittävä tulos ilmoitetaan kahdella desimaalilla, mutta
| MnO | 0.05 | 28 | MgO | 1 | 18 | merkitään tuloksen eteen *
| Na2O | 0.2 | 3.5 | MnO | 0.25 | 27 | esim. *4.56
| P2O5 | 0.5 | 40 | Na2O | 0.3 | 3.3
| SiO2 | 0.3 | 40 | P2O5 | 2 | 32 | Puristemenetelmän ylärajan ylittävä tulos ilmoitetaan > -merkillä ja
| TiO2 | 0.04 | 4.5 | S | 0.03 | 0.5 | solussa ilmoitetulla ylärajalla
| ZrO2 | 0.03 | 0.5 | SiO2 | 1 | 36 | esim. > 27
| La | 0.04 | 0.45 | TiO2 | 0.1 | 3.2
| Nb | 0.002 | 1 | ZrO2 | 0.01 | 0.26
| Sr | 0.01 | 0.5 | Ba | 0.02 | 1
|  |  |  | Ce | 0.015 | 0.75
|  |  |  | Co | 0.002 | 0.03
|  |  |  | Cr | 0.002 | 0.05
|  |  |  | Cu | 0.001 | 0.37
|  |  |  | La | 0.007 | 0.44
|  |  |  | Nb | 0.0012 | 1
|  |  |  | Nd | 0.008 | 0.26
|  |  |  | Ni | 0.006 | 0.052
|  |  |  | Pb | 0.001 | 0.031
|  |  |  | Pr | 0.002 | 0.08
|  |  |  | Rb | 0.001 | 0.03
|  |  |  | Sc | 0.001 | 0.014
|  |  |  | Sr | 0.025 | 0.54
|  |  |  | Ta | 0.0013 | 0.05
|  |  |  | Th | 0.0013 | 0.12
|  |  |  | U | 0.001 | 0.015
|  |  |  | V | 0.003 | 0.062
|  |  |  | W |  | 1
|  |  |  | Y | 0.001 | 0.037
|  |  |  | Zn | 0.003 | 0.135